## 00_Anleitung
SOLIDWORKS Costing – Startwerte Deutschland 2026
Zweck | Startdatensatz zum Befüllen leerer Costing-Vorlagen (.sldctm / .sldcts / .sldctc). Alle Werte sind marktübliche Richtwerte und müssen an eure Kostenstellenrechnung angeglichen werden.
So einspielen | 1) Costing-Vorlagen-Editor öffnen 2) Vorlage > 'Export nach Excel' 3) Werte aus dieser Mappe in die exportierte Datei übertragen (Spalten zuordnen) 4) 'Import' zurück in die Vorlage 5) speichern und mit Referenzteilen kalibrieren.
Wichtig | Diese Datei ist NICHT direkt importierbar – SOLIDWORKS erwartet seine eigene Spaltenstruktur, die sich je Version und Sprachstand unterscheidet. Immer erst exportieren, dann füllen.
Was nicht per Excel geht | Maschinenstundensätze, Rüstzeiten und benutzerdefinierte Operationen werden im Vorlagen-Editor eingetragen (Blätter 20, 21, 50 dieser Mappe).
LEGENDE
blaue Zahl | Eingabewert – hier anpassen
schwarze Zahl | Formel – nicht überschreiben
gelbe Zelle | zentrale Annahme, die viele Ergebnisse beeinflusst
Hinweis zu Formeln | Die berechneten Spalten (schwarz) werden beim ersten Öffnen in Excel automatisch berechnet; in Vorschau-Tools können sie vorher leer erscheinen.
BLÄTTER
10_Material_Zerspanung | Werkstoffe, Preis pro kg, Dichte, Schrotterlös – für die Zerspanungsvorlage
11_Material_Blech | Werkstoff × Blechdicke, Tafelformate, Tafelpreise – für die Blechvorlage
20_Maschinen_Stundensaetze | Stundensätze je Verfahren, Basis für alle abgeleiteten Kosten
21_Ruestzeiten | Rüstzeiten je Los und daraus berechnete Rüstkosten
30_Zerspanung_MRR | Zeitspanvolumen und Bohrvorschübe je Materialklasse
40_Laser_Schnittwerte | Schnittgeschwindigkeiten, Einstechzeiten, Schnittkosten je Meter
41_Biegen | Biegezeiten und Kosten je Biegung
50_Custom_Operationen | Oberfläche, Prüfung, Verpackung – Register 'Benutzerdefiniert'
60_Aufschlaege | Ausschuss, Gemeinkosten, Gewinn
Stand | August 2026
Quellen | siehe README.md im selben Ordner (Kapitel 7)

## 10_Material_Zerspanung
Materialdaten für die Zerspanungsvorlage (.sldctm)
Preise = Handelsware, Klein-/Mittelmengen inkl. Zuschnittaufschlag, Stand 2026. Werkstoffname muss exakt dem Namen in eurer SOLIDWORKS-Werkstoffdatenbank entsprechen.
Materialklasse | Werkstoff (Name in SOLIDWORKS) | Dichte [kg/m³] | Preis min [€/kg] | Preis max [€/kg] | Startwert [€/kg] | Schrotterlös [€/kg] | Preis je dm³ [€] | Bemerkung
Stahl | S235JR | 7850 | 1.4 | 1.9 | 1.65 | 0.15 |  | Standard-Baustahl, Flach/Blech
Stahl | S355J2 | 7850 | 1.6 | 2.1 | 1.8 | 0.15 |  | höherfest, Schweißkonstruktionen
Stahl | DC01 | 7850 | 1.5 | 2 | 1.75 | 0.15 |  | kaltgewalzt, Feinblech
Stahl | DX51D+Z (verzinkt) | 7850 | 1.6 | 2.2 | 1.9 | 0.12 |  | Zinkauflage im Preis enthalten
Stahl | C45 / 1.0503 | 7850 | 1.7 | 2.3 | 1.95 | 0.15 |  | Wellen, Drehteile
Stahl | 11SMn30 (Automatenstahl) | 7850 | 1.9 | 2.6 | 2.2 | 0.15 |  | gute Zerspanbarkeit
Stahl | 42CrMo4 | 7850 | 2.2 | 3 | 2.5 | 0.15 |  | vergütet, Rundmaterial
Stahl | 16MnCr5 | 7850 | 2.1 | 2.9 | 2.4 | 0.15 |  | Einsatzstahl
Edelstahl | 1.4301 (X5CrNi18-10) | 7900 | 8 | 13 | 10.5 | 1.2 |  | V2A, Legierungszuschlag monatlich prüfen
Edelstahl | 1.4404 (X2CrNiMo17-12-2) | 8000 | 10 | 15 | 12.5 | 1.4 |  | V4A, seewasserbeständig
Edelstahl | 1.4571 | 8000 | 11 | 16 | 13.5 | 1.4 |  | titanstabilisiert
Aluminium | EN AW-5754 (AlMg3) | 2660 | 5.5 | 8 | 6.5 | 1.1 |  | Blech, gut umformbar/schweißbar
Aluminium | EN AW-6082 (AlMgSi1) | 2700 | 6 | 9 | 7 | 1.1 |  | Standard für Frästeile
Aluminium | EN AW-7075 | 2810 | 9 | 14 | 11 | 1.1 |  | hochfest
Aluminium | EN AW-5083 | 2660 | 6.5 | 9.5 | 7.5 | 1.1 |  | seewasserfest
Buntmetall | CuZn39Pb3 (Messing) | 8470 | 9 | 14 | 11 | 5 |  | Automatendrehteile
Buntmetall | Cu-ETP (Kupfer) | 8930 | 12 | 17 | 14 | 7 |  | Stromschienen
Buntmetall | CuSn8 (Bronze) | 8800 | 14 | 20 | 16.5 | 7 |  | Gleitlager
Kunststoff | POM-C | 1410 | 6 | 10 | 8 | 0 |  | Präzisionsteile
Kunststoff | PA6 | 1140 | 7 | 11 | 9 | 0 |  | Zahnräder, Gleitelemente
Kunststoff | PE-HD | 950 | 4 | 6 | 5 | 0 |  | Verschleißleisten
Kunststoff | PMMA | 1190 | 6 | 9 | 7.5 | 0 |  | Sichtscheiben
Guss | EN-GJL-250 (GG25) | 7200 | 2.2 | 3.2 | 2.7 | 0.15 |  | Gehäuse
Guss | EN-GJS-400-15 (GGG40) | 7100 | 2.6 | 3.8 | 3.1 | 0.15 |  | Sphäroguss
Titan | Ti Grade 5 (TiAl6V4) | 4430 | 45 | 85 | 60 | 6 |  | Luftfahrt, sehr teuer
Startwert = empfohlener Eintrag in der Costing-Vorlage. Preis je dm³ dient nur zur Plausibilitätsprüfung.
Bei 1.4301/1.4404 macht der Legierungszuschlag bis zu 40 % des Preises aus – monatlich nachziehen.

## 11_Material_Blech
Materialdaten für die Blechvorlage (.sldcts)
Jede Kombination aus Werkstoff und Dicke ist in der Vorlage eine eigene Zeile. Fehlt eine Dicke, wird das Teil nicht bewertet.
Werkstoff | Dicke [mm] | Dichte [kg/m³] | Preis [€/kg] | Tafel Länge [mm] | Tafel Breite [mm] | Tafelgewicht [kg] | Tafelpreis [€] | Preis je m² [€] | Schrotterlös [€/kg]
S235JR | 1 | 7850 | 1.65 | 3000 | 1500 |  |  |  | 0.15
S235JR | 1.5 | 7850 | 1.65 | 3000 | 1500 |  |  |  | 0.15
S235JR | 2 | 7850 | 1.65 | 3000 | 1500 |  |  |  | 0.15
S235JR | 3 | 7850 | 1.65 | 3000 | 1500 |  |  |  | 0.15
S235JR | 4 | 7850 | 1.65 | 3000 | 1500 |  |  |  | 0.15
S235JR | 5 | 7850 | 1.65 | 3000 | 1500 |  |  |  | 0.15
S235JR | 6 | 7850 | 1.65 | 3000 | 1500 |  |  |  | 0.15
S235JR | 8 | 7850 | 1.65 | 3000 | 1500 |  |  |  | 0.15
S235JR | 10 | 7850 | 1.65 | 3000 | 1500 |  |  |  | 0.15
S235JR | 12 | 7850 | 1.65 | 3000 | 1500 |  |  |  | 0.15
S235JR | 15 | 7850 | 1.65 | 3000 | 1500 |  |  |  | 0.15
S235JR | 20 | 7850 | 1.65 | 3000 | 1500 |  |  |  | 0.15
DC01 | 0.75 | 7850 | 1.75 | 2000 | 1000 |  |  |  | 0.15
DC01 | 1 | 7850 | 1.75 | 2000 | 1000 |  |  |  | 0.15
DC01 | 1.5 | 7850 | 1.75 | 2000 | 1000 |  |  |  | 0.15
DC01 | 2 | 7850 | 1.75 | 2000 | 1000 |  |  |  | 0.15
DC01 | 3 | 7850 | 1.75 | 2000 | 1000 |  |  |  | 0.15
DX51D+Z | 0.75 | 7850 | 1.9 | 2000 | 1000 |  |  |  | 0.12
DX51D+Z | 1 | 7850 | 1.9 | 2000 | 1000 |  |  |  | 0.12
DX51D+Z | 1.5 | 7850 | 1.9 | 2000 | 1000 |  |  |  | 0.12
DX51D+Z | 2 | 7850 | 1.9 | 2000 | 1000 |  |  |  | 0.12
DX51D+Z | 3 | 7850 | 1.9 | 2000 | 1000 |  |  |  | 0.12
1.4301 | 1 | 7900 | 10.5 | 2000 | 1000 |  |  |  | 1.2
1.4301 | 1.5 | 7900 | 10.5 | 2000 | 1000 |  |  |  | 1.2
1.4301 | 2 | 7900 | 10.5 | 2000 | 1000 |  |  |  | 1.2
1.4301 | 3 | 7900 | 10.5 | 2000 | 1000 |  |  |  | 1.2
1.4301 | 4 | 7900 | 10.5 | 2000 | 1000 |  |  |  | 1.2
1.4301 | 5 | 7900 | 10.5 | 2000 | 1000 |  |  |  | 1.2
1.4301 | 6 | 7900 | 10.5 | 2000 | 1000 |  |  |  | 1.2
1.4301 | 8 | 7900 | 10.5 | 2000 | 1000 |  |  |  | 1.2
1.4301 | 10 | 7900 | 10.5 | 2000 | 1000 |  |  |  | 1.2
1.4301 | 12 | 7900 | 10.5 | 2000 | 1000 |  |  |  | 1.2
1.4404 | 1.5 | 8000 | 12.5 | 2000 | 1000 |  |  |  | 1.4
1.4404 | 2 | 8000 | 12.5 | 2000 | 1000 |  |  |  | 1.4
1.4404 | 3 | 8000 | 12.5 | 2000 | 1000 |  |  |  | 1.4
1.4404 | 4 | 8000 | 12.5 | 2000 | 1000 |  |  |  | 1.4
1.4404 | 5 | 8000 | 12.5 | 2000 | 1000 |  |  |  | 1.4
1.4404 | 6 | 8000 | 12.5 | 2000 | 1000 |  |  |  | 1.4
EN AW-5754 (AlMg3) | 1 | 2660 | 6.5 | 2000 | 1000 |  |  |  | 1.1
EN AW-5754 (AlMg3) | 1.5 | 2660 | 6.5 | 2000 | 1000 |  |  |  | 1.1
EN AW-5754 (AlMg3) | 2 | 2660 | 6.5 | 2000 | 1000 |  |  |  | 1.1
EN AW-5754 (AlMg3) | 3 | 2660 | 6.5 | 2000 | 1000 |  |  |  | 1.1
EN AW-5754 (AlMg3) | 4 | 2660 | 6.5 | 2000 | 1000 |  |  |  | 1.1
EN AW-5754 (AlMg3) | 5 | 2660 | 6.5 | 2000 | 1000 |  |  |  | 1.1
EN AW-5754 (AlMg3) | 6 | 2660 | 6.5 | 2000 | 1000 |  |  |  | 1.1
EN AW-5754 (AlMg3) | 8 | 2660 | 6.5 | 2000 | 1000 |  |  |  | 1.1
EN AW-5754 (AlMg3) | 10 | 2660 | 6.5 | 2000 | 1000 |  |  |  | 1.1
Tafelgewicht/Tafelpreis sind berechnet – in der Vorlage werden je nach Version Tafelformat und €/kg eingetragen.
Verschnitt bildet Costing über die Schachtelung der Blechtafel ab; hier keinen Verschnittzuschlag einrechnen.

## 20_Maschinen_Stundensaetze
Maschinenstundensätze Deutschland 2026
inkl. Bediener, Energie, Werkzeugverschleiß und Abschreibung – ohne Gewinn und Verwaltungsgemeinkosten.
Verfahren / Maschine | Spanne min [€/h] | Spanne max [€/h] | Startwert [€/h] | Startwert [€/min] | Hinweis
Bearbeitungszentrum 3-Achs | 70 | 100 | 85 |  | Standard-Frästeile
Bearbeitungszentrum 5-Achs | 100 | 150 | 115 |  | Komplexteile, weniger Aufspannungen
CNC-Drehen 2-Achs | 60 | 90 | 75 |  | Futter-/Wellenteile
CNC-Drehen mit angetriebenen Werkzeugen | 85 | 115 | 95 |  | Komplettbearbeitung
Langdrehautomat | 70 | 100 | 85 |  | Serienkleinteile
Säge / Trennen | 40 | 60 | 50 |  | Rohteilzuschnitt
Faserlaser 4–6 kW | 130 | 180 | 150 |  | Streuung am Markt 40–300 €/h, Mittelwert ~137 €/h
Stanz-/Nibbelmaschine | 90 | 130 | 110 |  | nur bei vorhandenem Werkzeugsatz
Abkantpresse | 70 | 95 | 80 |  | Basis für alle Biegekosten
Entgraten / Schleifen manuell | 45 | 65 | 55 |  | Handarbeitsplatz
Schweißen MAG/WIG | 55 | 80 | 65 |  | inkl. Zusatzwerkstoff-Umlage
Montage / Handarbeitsplatz | 45 | 65 | 55 |  | Baugruppenmontage
Messraum / Prüfung | 70 | 95 | 80 |  | 3D-Messmaschine inkl. Bediener
Gelb = zentrale Annahme. Diese Werte zuerst mit der eigenen Kostenrechnung abgleichen.
Maschinen in der Vorlage mit den realen Anlagennamen benennen (z. B. 'DMU 50', 'TruLaser 3030').

## 21_Ruestzeiten
Rüstzeiten und Rüstkosten je Los
Rüstkosten werden in Costing über die Losgröße auf das Einzelteil verteilt.
Vorgang | Bezug | Zeit [min] | Stundensatz [€/h] | Rüstkosten [€] | Hinweis
Fräsen – je Aufspannung | je Aufspannung | 45 | 85 |  | 3-Achs-BAZ, inkl. Nullpunkt und Erstteil
Fräsen – zusätzlicher Werkzeugwechsel | je Werkzeug | 3 | 85 |  | nur bei Werkzeugen außerhalb des Standardsatzes
Drehen – je Aufspannung | je Aufspannung | 30 | 75 |  | inkl. Backenwechsel
Sägen – Rohteilzuschnitt | je Los | 10 | 50
Laserschneiden – je Programm/Tafel | je Tafel | 10 | 150 |  | Schachtelung und Materialwechsel
Stanzen – Werkzeugsatz rüsten | je Los | 25 | 110
Abkanten – Grundrüsten | je Los | 15 | 80
Abkanten – je zusätzliches Biegewerkzeug | je Werkzeug | 6 | 80
Schweißvorrichtung einrichten | je Los | 20 | 65
Pulverbeschichtung – Los anmelden/aufhängen | je Los | 20 | 55 |  | zzgl. Mindestlospreis des Beschichters
Messmittel/Prüfplan einrichten | je Los | 15 | 80
Stundensätze aus Blatt 20 übernommen – bei Änderung dort hier nachziehen.

## 30_Zerspanung_MRR
Zeitspanvolumen und Bohrvorschübe für die Zerspanungsvorlage
Nicht das Spitzen-MRR des Werkzeugherstellers eintragen, sondern den effektiven Wert inkl. Luftschnitten, Werkzeugwechseln und Schlichtanteil (Faustregel: Schruppwert × 0,4–0,5).
Materialklasse | Schruppen min [cm³/min] | Schruppen max [cm³/min] | Schlichten [cm³/min] | Startwert effektiv [cm³/min] | Bohrvorschub [mm/min] | Kosten je cm³ bei 85 €/h | Hinweis
Aluminium | 150 | 400 | 30 | 120 | 500 |  | 6082/5754, HSC-fähig
Baustahl / Automatenstahl | 40 | 80 | 12 | 35 | 180 |  | S235, 11SMn30
Vergütungsstahl | 25 | 50 | 8 | 22 | 140 |  | 42CrMo4, 16MnCr5
Edelstahl | 20 | 40 | 6 | 16 | 110 |  | 1.4301/1.4404, kühlmittelintensiv
Titan | 8 | 15 | 3 | 7 | 60 |  | geringe Schnittgeschwindigkeit
Kunststoff | 300 | 600 | 60 | 200 | 600 |  | POM, PA, PE
Guss | 50 | 90 | 14 | 40 | 200 |  | GG25, GGG40
Buntmetall | 120 | 300 | 30 | 100 | 400 |  | Messing, Bronze
Spalte G nur zur Plausibilitätsprüfung: Zerspankosten je cm³ abgetragenem Volumen (3-Achs-BAZ 85 €/h).

## 40_Laser_Schnittwerte
Faserlaser 4–6 kW: Schnittgeschwindigkeiten, Einstechzeiten, Schnittkosten
Bewusst konservativ, weil Costing damit inkl. Beschleunigungs- und Konturverlusten rechnet. Referenz: 6 kW, 10 mm Edelstahl ≈ 2.000–2.500 mm/min; 20 mm Baustahl ≈ 950 mm/min.
Dicke [mm] | S235 (O₂) [mm/min] | 1.4301 (N₂) [mm/min] | AlMg3 (N₂) [mm/min] | Einstechzeit [s] | Schnittkosten S235 [€/m] | Schnittkosten 1.4301 [€/m] | Kosten je Einstich [€]
1 | 8000 | 25000 | 20000 | 0.3
1.5 | 6500 | 18000 | 14000 | 0.3
2 | 5000 | 12000 | 9500 | 0.3
3 | 3200 | 7000 | 5500 | 0.3
4 | 2600 | 4800 | 3800 | 0.8
5 | 2200 | 3600 | 2800 | 0.8
6 | 1900 | 2900 | 2200 | 0.8
8 | 1500 | 2100 | 1500 | 1.5
10 | 1250 | 1600 | 1000 | 1.5
12 | 1000 | 1150 | 700 | 2.5
15 | 800 | 800 | – | 2.5
20 | 600 | – | – | 4 |  | –
Schnittkosten = Schnittzeit × Laser-Minutensatz aus Blatt 20 (Zeile 'Faserlaser 4–6 kW').
Stanzen alternativ: 0,04–0,08 € je Standardhub, 0,15–0,30 € je Umformwerkzeug (Durchzug, Kieme).

## 41_Biegen
Biegen / Abkanten – Zeiten und Kosten je Biegung
Kalkulationsbasis Abkantpresse 80 €/h. Mengeneffekte über die Losgröße abbilden, nicht über kleinere Biegepreise.
Teileklasse | Kantenlänge | Blechdicke | Zeit je Biegung [min] | Kosten je Biegung [€] | Handling je Teil [min] | Handling je Teil [€] | Hinweis
klein | < 500 mm | 1–3 mm | 0.15 |  | 0.2 |  | Einmannbedienung
mittel | 500–1.500 mm | 1–4 mm | 0.26 |  | 0.3 |  | Standardfall
groß | 1.500–2.000 mm | 2–6 mm | 0.45 |  | 0.45 |  | Anlagehilfe nötig
sehr groß / 2-Mann | > 2.000 mm | 3–8 mm | 0.7 |  | 0.8 |  | zwei Bediener, Kosten verdoppeln sich faktisch
Sonderfall | enger Radius / schlecht zugänglich | beliebig | 0.4 |  | 0.4 |  | Aufschlag 30–60 % auf Standardzeit
Hem / Falz | < 1.000 mm | 1–2 mm | 0.35 |  | 0.3 |  | zwei Arbeitsgänge
Ab Losgröße 50–100 sinken die Stückkosten je Biegung praxisüblich um 20–40 % – das entsteht in Costing automatisch durch die Verteilung der Rüstkosten.

## 50_Custom_Operationen
Benutzerdefinierte Operationen (Register 'Benutzerdefiniert')
Kosten ohne Geometriebezug. In der Vorlage an eine Materialklasse oder an 'alle Materialien' hängen.
Operation | Einheit | min | max | Startwert | Mindestlospreis [€] | Hinweis
Pulverbeschichten | €/m² | 22 | 35 | 28 | 55 | RAL-Standard, einfarbig
Nasslackieren | €/m² | 30 | 55 | 40 | 80 | 2K, inkl. Grundierung
Eloxieren natur E6/EV1 | €/m² | 25 | 45 | 32 | 60 | nur Aluminium
Verzinken galvanisch | €/kg | 0.8 | 1.5 | 1.1 | 30 | blau-/gelbchromatiert
Feuerverzinken | €/kg | 0.55 | 0.95 | 0.75 | 60 | ab ca. 3 mm Blechdicke
Brünieren | €/kg | 0.6 | 1.1 | 0.85 | 30
Entgraten manuell | €/Teil | 0.45 | 2.75 | 1 | 0 | 0,5–3 min bei 55 €/h
Gleitschleifen | €/kg | 0.8 | 1.6 | 1.1 | 40 | Serienteile
Gewinde M4–M12 schneiden | €/Gewinde | 0.1 | 0.3 | 0.18 | 0 | auf der Maschine
Senkung | €/Senkung | 0.05 | 0.12 | 0.08 | 0
Einpressmutter/-bolzen setzen | €/Stück | 0.25 | 0.55 | 0.4 | 0 | inkl. Normteil
Lasergravur / Beschriftung | €/Teil | 0.5 | 2 | 1 | 0 | Typenschildinhalt
Wärmebehandlung Vergüten | €/kg | 1.2 | 2.5 | 1.7 | 80
Erstmusterprüfbericht (EMPB) | €/Los | 60 | 150 | 95 | 0 | nur bei Erstteil
Endprüfung / Messprotokoll | €/Teil | 2 | 8 | 4 | 0 | abhängig von Merkmalanzahl
Verpackung | €/Teil | 1.5 | 6 | 2.5 | 0 | Kartonage/Palette
Oberflächenkosten je m² rechnet Costing über die vom Modell erkannte Oberfläche – Mindestlospreise sind in Costing nicht direkt abbildbar und gehören in den Aufschlag oder ins Angebot.

## 60_Aufschlaege
Aufschläge und Kalkulationszuschläge
In Costing im Task-Fenster je Teil als Aufschlag (positiv) bzw. Rabatt (negativ) gesetzt.
Position | Wert | Bezug | Hinweis
Ausschuss / Nacharbeit | 2% | auf Herstellkosten | 1–3 %, je nach Prozessstabilität
Werkzeugverschleiß | 0% | im Stundensatz enthalten | nicht doppelt aufschlagen
Verwaltungs-/Vertriebsgemeinkosten | 12% | auf Herstellkosten | 8–15 % je nach Overhead
Gewinn Einzelteil/Prototyp | 14% | auf Selbstkosten | 12–15 %
Gewinn Serie | 6% | auf Selbstkosten | 5–8 %
Materialteuerungszuschlag | 3% | auf Materialkosten | nur bei langen Angebotsbindungen
Mengenrabatt ab 100 Stück | -8% | auf Gesamtkosten | als negativer Aufschlag eintragen
Beispielrechnung Einzelteil
Herstellkosten (aus Costing) | 100
+ Ausschuss
+ Verwaltung / Vertrieb
+ Gewinn Einzelteil
Die Beispielrechnung zeigt die Reihenfolge – Costing selbst liefert die Herstellkosten in B14.